## 目次・注意事項
品質確認報告書 様式集（外壁修繕工事用）
注意事項
本様式集は、「保全工事共通仕様書 機材及び工法の品質判定基準 仕様登録集（令和５年版）」（以下「判定基準」という。）に掲載されている「品質確認報告書」を抜粋・転記したものである。 本様式を使用する際は、判定基準を十分確認のうえ、使用すること。
機材・工法名 | 判定基準 掲載ページ | 本様式集 掲載有無
第一章 機 材 編
１．速硬軽量モルタル | 21 | ○
２．厚付けモルタル | 29 | ○
３．錆止め兼用ウレタン樹脂ペイント塗り（UE） | 37 | ○
４－１．フレックスエマルションペイント（FEP-Ⅰ） | 47 | ○
４－２．有光沢フレックスエマルションペイント（FEP-Ⅱ） | 55 | ○
５．リフレッシュペイント（RP） | 65 | ○
第二章 工 法 編
１．屋根外断熱露出防水（外断熱露出アスファルト防水工法） | 81 | ○
２．屋根外断熱露出防水（外断熱加硫ｺﾞﾑ系ﾙｰﾌｨﾝｸﾞｼｰﾄ防水工法） | 99 | ○
３．脱気絶縁複合防水（歩行用ウレタンゴム系塗膜防水工法） | 121 | ○
４．脱気絶縁複合防水（歩行用ポリマーセメント系塗膜防水工法） | 133 | ○
５．脱気絶縁複合防水（軽歩行用・非歩行用加硫ｺﾞﾑ系ﾙｰﾌｨﾝｸﾞｼｰﾄ防水工法） | 145 | ○
６．脱気絶縁複合防水（非歩行用改質ｱｽﾌｧﾙﾄルーフィングシート防水工法） | 161 | ○
７．バルコニー等床防水（ウレタンゴム系塗膜防水工法） | 171 | ○
８．バルコニー等床防水（ポリマーセメント系塗膜防水工法） | 187 | ○
９．階段室床防水（超速硬化ウレタン吹付工法） | 197 | ○
１０．勾配屋根改修（既存シングル改修工法） | 213 | ○
１１．浴室防水改修（FRP シート防水(紫外線硬化型)） | 229 | ×
１２．浴室防水改修 （ＦＲＰ塗膜防水（2 液硬化型ポリエステル樹脂ノンスチレン型）） | 247 | ×
１３．浴室防水改修（硬質ウレタン塗膜防水） | 265 | ×
１４．外壁複合補修工法 | 275 | ○
１５．浴室ユニット・パネル修繕 | 293 | ×
１６．浴室ユニット・防水パン修繕 | 303 | ×
１７．バルコニー手すりパネルの取替え | 313 | ○
１８．階段室補助手すり設置 | 323 | ○

## P21速硬軽量モルタル
品質確認報告書
（速硬軽量モルタル）
令和 年 月 日
独立行政法人都市再生機構 〇〇支社
総括監督員 〇〇 〇〇 殿
受 注 者 ○○建設㈱ 印
現場代理人 ○○ ○○
| 工事名 |  | ○○団地○号棟他外壁修繕等工事
| 機材名 |  | 速硬軽量モルタル
| 製造所名 |  | ○○○○㈱
| 製品名（品番） |  | ○○○○-○○
上記機材の品質について下記のとおり確認しました。
記
(1)「要求性能」は下表による。
| 項目 |  |  | 判定基準 | 確認結果 | 根拠 (試験成績書頁) | 判定
| 単位容積質量(kg/ℓ) |  |  | 1.8 以下 | 1.5 | ○頁 | 適
| 凝結時間(分) |  |  | 300 以内 | 250 | ○頁 | 適
| 長さ変化 | 長さ変化率 (％) |  | 0.15 以下 | 0.14 | ○頁 | 適
| 接着強さ (N/mm2) | 材令 | 18 時間 | 0.3 以上 | 0.4 | ○頁 | 適
|  | 材令 | 7 日 | 1.0 以上 | 1.2 | ○頁 | 適
| 曲げ強さ (N/mm2) | 材令 | 18 時間 | 1.0 以上 | 1.2 | ○頁 | 適
|  | 材令 | 7 日 | 3.9 以上 | 4 | ○頁 | 適
|  | 材令 | 28 日 | 4.9 以上 | 5 | ○頁 | 適
| 圧縮強さ (N/mm2) | 材令 | 18 時間 | 4.9 以上 | 5 | ○頁 | 適
|  | 材令 | 7 日 | 14.7 以上 | 15 | ○頁 | 適
|  | 材令 | 28 日 | 19.6 以上 | 20 | ○頁 | 適
| 吸水性 | 吸水率(％) |  | 15 以下 | 14 | ○頁 | 適
| 耐久性 (接着強さ) | 温冷繰返 10 サイクル後(N/mm2) |  | 1.0 以上 | 1.2 | ○頁 | 適
以 上
※本様式は標準様式であり、太線内は、記入例、を示している。
‐21‐

## P29厚付けモルタル
品質確認報告書
（厚付けモルタル）
令和 年 月 日
独立行政法人都市再生機構 〇〇支社
総括監督員 〇〇 〇〇 殿
受 注 者 ○○建設㈱ 印
現場代理人 ○○ ○○
| 工事名 |  | ○○団地○号棟他外壁修繕等工事
| 機材名 |  | 厚付けモルタル
| 製造所名 |  | ○○○○㈱
| 製品名（品番） |  | ○○○○-○○
上記機材の品質について下記のとおり確認しました。
記
(1)「要求性能」は下表による。
| 項目 |  |  | 判定基準 | 確認結果 | 根拠 (試験成績書頁) | 判定
| ずれ、だれ | 垂 直 |  | ずれ落ちがなく、かつ、形状に著しい異常のないこと。 | 左記のとおり | ○頁 | 適
|  | 水 平 |  | 剥落がなく、かつ、隙間がない。 | 左記のとおり | ○頁 | 適
| 接着強さ （N/mm2） | 標準時 |  | 0.6 以上 | 左記のとおり | ○頁 | 適
|  | 低温時 |  | 0.6 以上 | 左記のとおり | ○頁 | 適
|  | 湿潤面 |  | 0.6 以上 | 左記のとおり | ○頁 | 適
|  | 温冷繰返 10 サイクル後 |  | 0.6 以上 | 左記のとおり | ○頁 | 適
| 曲 げ 強 さ(N/mm2) |  |  | 3.9 以上 | 左記のとおり | ○頁 | 適
| 圧 縮 強 さ(N/mm2) |  |  | 9.8 以上 | 左記のとおり | ○頁 | 適
| 吸水性 | 吸水率 (％) |  | 10.0 以下 | 左記のとおり | ○頁 | 適
| 長さ変化 | 長さ変化率 (％) |  | 0.2 以下 | 左記のとおり | ○頁 | 適
| 単位容積質量 |  |  | － | 左記のとおり | ○頁 | 適
以 上
※本様式は標準様式であり、太線内は、記入例、を示している。
‐29‐

## P37錆止め兼用ウレタン樹脂ペイント
品質確認報告書
（錆止め兼用ウレタン樹脂ペイント）
令和 年 月 日
独立行政法人都市再生機構 〇〇支社
総括監督員 〇〇 〇〇 殿
受 注 者 ○○建設㈱ 印
現場代理人 ○○ ○○
| 工事名 |  | ○○団地○号棟他外壁修繕等工事
| 機材名 |  | 錆止め兼用ウレタン樹脂ペイント
| 製造所名 |  | ○○○○㈱
| 製品名（品番） |  | ○○○○-○○
上記機材の品質について下記のとおり確認しました。
記
(1)「要求性能」は下表による。
| 項目 | 判定基準 |  |  | 確認結果 | 根拠 (試験成績書頁) | 判定
| 塗装作業性 | 塗装作業に支障がない。 |  |  | 左記のとおり | ○頁 | 適
| 塗膜の外観 | むら・しわ・へこみ・はじき・つぶ等がなく、塗膜の外観が正常であること。 |  |  | 左記のとおり | ○頁 | 適
| 耐衝撃性 | 試験片3 枚中2 枚以上に衝撃的変形による塗膜のひび割れ・はがれを認めない。 |  |  | 左記のとおり | ○頁 | 適
| ポットライフ | 規定時間後、使用できる。 |  |  | 左記のとおり | ○頁 | 適
| 複合サイクルテスト | 36 サイクルでフクレ・剥れがないこと。 カット部より両端2mm 以上サビないこと。 |  |  | 左記のとおり | ○頁 | 適
| 促進耐候性 （500h） | 塗膜の状態 |  | 試験片3 枚中2 枚以上に見本品に比べて異常の少ない。 | 左記のとおり | ○頁 | 適
|  | 付着性 |  | 分類2 以下 | 0 | ○頁 | 適
|  | 光沢保持率 |  | 70％以上 | 80% | ○頁 | 適
|  | 白亜化度 |  | 等級0 又は1 | 0 | ○頁 | 適
| 鏡面光沢度 | 80 以上 |  |  | 左記のとおり | ○頁 | 適
以 上
※本様式は標準様式であり、太線内は、記入例、を示している。
‐37‐

## P47フレックスエマルションペイント
品質確認報告書
（フレックスエマルションペイント）
令和 年 月 日
独立行政法人都市再生機構 〇〇支社
総括監督員 〇〇 〇〇 殿
受 注 者 ○○建設㈱ 印
現場代理人 ○○ ○○
| 工事名 |  |  | ○○団地○号棟他外壁修繕等工事
| 機材名 |  |  | フレックスエマルションペイント
| 製造所名 |  |  | ○○○○㈱
| 製品名（品番） |  |  | ○○○○-○○
上記機材の品質について下記のとおり確認しました。
記
(1)「要求性能」は下表による。
| 項目 |  | 判定基準 |  | 確認結果 | 根拠 (試験成績書頁) | 判定
| 容器の中での状態 |  | かき混ぜたとき、堅い塊がなくて一様になる。 |  | 左記のとおり | ○頁 | 適
| 塗装作業性 |  | ビニルクロスに1 回塗りで規定の塗付け量になるようにはけ塗り及び中毛ローラー塗りを行い、塗装作業に支障がない。 |  | 左記のとおり | ○頁 | 適
| 低温安定性 |  | -5℃に冷やしたとき変質しない。 |  | 左記のとおり | ○頁 | 適
| 乾燥時間 | 23℃ | 2 時間以内 |  | 左記のとおり | ○頁 | 適
|  | 5℃ | 4 時間以内 |  | 左記のとおり | ○頁 | 適
| 塗装膜の外観 （油性マーカーの隠蔽製及びブリード阻止性を含む。） |  | すけ、ひび割れ等がなく塗膜の外観が正常である。油性マーカーを隠蔽し、かつ、ブリードを阻止する。 |  | 左記のとおり | ○頁 | 適
| 隠ぺい率 |  | 95 以上 |  | 左記のとおり | ○頁 | 適
| 85 度鏡面光沢度 |  | 4 以上～20 以下 |  | 15 | ○頁 | 適
| 付着性 |  | 分類0～3 |  | 0 | ○頁 | 適
| 耐水性 |  | 水に72 時間浸しても異常がない。 |  | 左記のとおり | ○頁 | 適
| 耐洗浄性 |  | 100 回の洗浄に耐えること。 |  | 左記のとおり | ○頁 | 適
| 可塑剤移行性 （不粘着性） |  | 試験片B を垂直に持ち上げたとき、直ちに試験片Aが自然落下する。 |  | 左記のとおり | ○頁 | 適
| 湿潤塗膜耐久性 |  | ふき取り作業を行った黒色タオルへの塗料の付着量がEP-Ⅱと比較して少なく、かつ、ふき取った面を手触しても塗料の付着がほとんどない。 |  | 左記のとおり | ○頁 | 適
以 上
※本様式は標準様式であり、太線内は、記入例、を示している。
‐47‐

## P55有光沢フレックスエマルションペイント
品質確認報告書
（有光沢フレックスエマルションペイント）
令和 年 月 日
独立行政法人都市再生機構 〇〇支社
総括監督員 〇〇 〇〇 殿
受 注 者 ○○建設㈱ 印
現場代理人 ○○ ○○
| 工事名 |  |  | ○○団地○号棟他外壁修繕等工事
| 機材名 |  |  | 有光沢フレックスエマルションペイント
| 製造所名 |  |  | ○○○○㈱
| 製品名（品番） |  |  | ○○○○-○○
上記機材の品質について下記のとおり確認しました。
記
(1)「要求性能」は下表による。
| 項目 |  | 判定基準 |  | 確認結果 | 根拠 (試験成績書頁) | 判定
| 容器の中での状態 |  | かき混ぜたとき、堅い塊がなくて一様になる。 |  | 左記のとおり | ○頁 | 適
| 塗装作業性 |  | 2 回塗りで、ローラーブラシ塗り作業に支障がない。 |  | 左記のとおり | ○頁 | 適
| 乾燥時間 | 23℃ | 2 時間以内 |  | 左記のとおり | ○頁 | 適
|  | 5℃ | 4 時間以内 |  | 左記のとおり | ○頁 | 適
| 低温安定性 |  | -5℃に冷やしたとき変質しない。 |  | 左記のとおり | ○頁 | 適
| 塗装膜の外観 |  | すけ、ひび割れ等がなく塗膜の外観が正常である。 |  | 左記のとおり | ○頁 | 適
| 隠ぺい率 |  | 95 以上 |  | 100 | ○頁 | 適
| 60 度鏡面光沢度 |  | 70 以上 |  | 75 | ○頁 | 適
| 付着性 |  | 分類0～3 |  | 0 | ○頁 | 適
| 耐アルカリ性 |  | 7 日間浸したとき光沢保持率が65％以上で、塗面に異常がない。 |  | 左記のとおり | ○頁 | 適
| 耐水性 |  | 水に96 時間浸しても異常がない。 |  | 左記のとおり | ○頁 | 適
| 耐洗浄性 |  | 100 回の洗浄に耐えること。 |  | 左記のとおり | ○頁 | 適
| 可塑剤移行性 （不粘着性） |  | 試験片3 組のうち2 組以上が、試験片B を粘着テープを用い垂直に引き上げた時、試験片A が自然落下すること。 |  | 左記のとおり | ○頁 | 適
| 湿潤塗膜耐久性 |  | ふき取り作業を行った黒色タオルへ塗料の付着が全く無いこと。 |  | 左記のとおり | ○頁 | 適
以 上
※本様式は標準様式であり、太線内は、記入例、を示している。
‐55‐

## P65リフレッシュペイント
品質確認報告書
（リフレッシュペイント）
令和 年 月 日
独立行政法人都市再生機構 〇〇支社
総括監督員 〇〇 〇〇 殿
受 注 者 ○○建設㈱ 印
現場代理人 ○○ ○○
| 工事名 | ○○団地○号棟他外壁修繕等工事
| 機材名 | リフレッシュペイント
| 製造所名 | ○○○○㈱
| 製品名（品番） | ○○○○-○○
上記機材の品質について下記のとおり確認しました。
記
(1)「要求性能」は下表による。
| 項目 |  | 判定基準 | 確認結果 | 根拠 (試験成績書頁) | 判定
| 初期乾燥によるひび割れ抵抗性 | 塗膜状態 | ひび割れが生じない。 | 左記のとおり | ○頁 | 適
| 付着強さ（標準状態） | 付着強さ | 0.5N/mm2 以上 | 0.6N/mm2 | ○頁 | 適
| 温冷繰り返し (10 サイクル) | 付着強さ | 0.5N/mm2 以上 | 0.7N/mm2 | ○頁 | 適
|  | 塗膜状態 | ひび割れ、膨れ、はがれがない。 | 左記のとおり | ○頁 | 適
| 促進耐候性 | 塗膜状態 | ひび割れ、膨れ、はがれ、変色、白亜化がない。 | 左記のとおり | ○頁 | 適
| 中性化深さ | 深さ | 3mm 以下 | 2mm | ○頁 | 適
以 上
※本様式は標準様式であり、太線内は、記入例、を示している。
‐65‐

## P81外断熱露出アスファルト防水
品質確認報告書
（屋根外断熱露出防水（外断熱露出アスファルト防水工法））
令和 年 月 日
独立行政法人都市再生機構 〇〇支社
総括監督員 〇〇 〇〇 殿
受 注 者 ○○建設㈱ 印
現場代理人 ○○ ○○
| 工事名 |  | ○○団地○号棟他屋根外断熱全面修繕工事
| 工法名 |  | 外断熱露出アスファルト防水工法
| 製造所名 |  | ○○○○㈱
| 製品名（品番） |  | ○○○○-○○
上記機材の品質について下記のとおり確認しました。
記
(1)「要求性能」は下表による。
| 項目 |  | 判定基準 | 確認結果 |  | 根拠 (試験成績書頁) | 判定
| ジョイントずれ試験 |  | ジョイントずれ 3 | 左記のとおり |  | ○頁 | 適
| ずれ・垂れ試験 |  | ずれ・垂れ 3 | 左記のとおり |  | ○頁 | 適
| 防水材の耐乾湿温冷繰り返し性試験 |  | ふくれ・しわ、亀裂等の変形を生じないこと。 | 長手方向 | 左記のとおり | ○頁 | 適
|  |  |  | 幅方向 | 左記のとおり | ○頁 | 適
| 接着試験 | A 型 | 2.8N/cm2 以上 | 〇N/cm2 |  | ○頁 | 適
|  | B 型 | 3.9N/cm2 以上 | 〇N/cm2 |  | ○頁 | 適
(2) 耐風圧計算は別紙による。
以 上
※本様式は標準様式であり、太線内は、記入例、を示している。
‐81‐

## P99外断熱加硫ゴム系シート防水
品質確認報告書
屋根外断熱露出防水（外断熱加硫ゴム系ルーフィングシート防水工法）
令和 年 月 日
独立行政法人都市再生機構 〇〇支社
総括監督員 〇〇 〇〇 殿
受 注 者 ○○建設㈱ 印
現場代理人 ○○ ○○
| 工事名 |  | ○○団地○号棟他屋根外断熱全面修繕工事
| 工法名 |  | 外断熱加硫ゴム系ルーフィングシート防水
| 製造所名 |  | ○○○○㈱
| 製品名（品番） |  | ○○○○-○○
上記機材の品質について下記のとおり確認しました。
記
(1)「要求性能」は下表による。
| 項目 |  | 判定基準 |  | 確認結果 | 根拠 (試験成績書頁) | 判定
| ジョイントずれ試験 |  | ジョイントずれ 3 |  | 左記のとおり | ○頁 | 適
| ずれ・垂れ試験 |  | ずれ・垂れ 3 |  | 左記のとおり | ○頁 | 適
| 接着試験 | A 型 *1 | 部分 接着 | 11.4N/cm2 以上 | 〇N/cm2 | ○頁 | 適
|  |  | 全面 接着 | 1.4N/cm2 以上 | 〇N/cm2 | ○頁 | 適
|  | B 型 | 1.4N/cm2 以上 |  | 〇N/cm2 | ○頁 | 適
*1 部分接着又は全面接着は、ルーフィングシート製造所の仕様による。
(2) 耐風圧計算は別紙による。
以 上
※本様式は標準様式であり、太線内は、記入例、を示している。
‐99‐

## P121脱気絶縁複合防水（歩行用ウレタン塗膜）
品質確認報告書
脱気絶縁複合防水（歩行用ウレタンゴム系塗膜防水工法）
令和 年 月 日
独立行政法人都市再生機構 〇〇支社
総括監督員 〇〇 〇〇 殿
受 注 者 ○○建設㈱ 印
現場代理人 ○○ ○○
| 工事名 | ○○団地○号棟他外壁修繕等工事
| 工法名 | 歩行用ウレタンゴム系塗膜防水工法
| 製造所名 | ○○○○㈱
| 製品名（品番） | ○○○○-○○
上記機材の品質について下記のとおり確認しました。
記
(1)「要求性能」は下表による。
| 項目 | 判定基準 | 確認結果 | 根拠 (試験成績書頁) | 判定
| 水密試験 | 合格 （水深80cm） | 左記のとおり | ○頁 | 適
| へこみ試験 | へこみ3 以上 | 左記のとおり | ○頁 | 適
| 耐衝撃試験 | 耐衝撃2 以上 | 左記のとおり | ○頁 | 適
| 疲労試験 | 疲労A4 以上 | 左記のとおり | ○頁 | 適
| 通気抵抗試験 | 170mℓ/分以上 | 左記のとおり | ○頁 | 適
| 下地ひび割れ 抵抗性試験 | 5.0％以内 | 左記のとおり | ○頁 | 適
以 上
※本様式は標準様式であり、太線内は、記入例、を示している。
‐121‐

## P133脱気絶縁複合防水（歩行用ポリマーセメント塗膜）
品質確認報告書
脱気絶縁複合防水(歩行用ポリマーセメント系塗膜防水工法)
令和 年 月 日
独立行政法人都市再生機構 〇〇支社
総括監督員 〇〇 〇〇 殿
受 注 者 ○○建設㈱ 印
現場代理人 ○○ ○○
| 工事名 |  | ○○団地○号棟他屋根全面修繕工事
| 工法名 |  | 歩行用ポリマーセメント系塗膜防水工法
| 製造所名 |  | ○○○○㈱
| 製品名（品番） |  | ○○○○-○○
上記機材の品質について下記のとおり確認しました。
記
(1)「要求性能」は下表による。
| 項目 |  |  | 判定基準 | 確認結果 | 根拠 (試験成績書頁) | 判定
| 水密試験 |  |  | 合格（水深80 ㎝） | 左記の通り | ○頁 | 適
| へこみ試験 |  |  | へこみ3 以上 | 左記の通り | ○頁 | 適
| 耐衝撃試験 |  |  | 耐衝撃2 以上 | 左記の通り | ○頁 | 適
| 引張強さ（N/㎟） |  |  | 0.6 以上 | 左記の通り | ○頁 | 適
| 破断時の伸び率（％） |  |  | 100 以上 | 左記の通り | ○頁 | 適
| ゼロスパン テンション 伸び量 （㎜） | 標 準 |  | 2.0 以上 | 左記の通り | ○頁 | 適
|  | 劣化処理後 | 加熱処理 | 1.5 以上 | 左記の通り | ○頁 | 適
|  |  | ｱﾙｶﾘ処理 | 1.5 以上 | 左記の通り | ○頁 | 適
| 付着強さ （N/㎟） | 標 準 |  | 0.5 以上 | 左記の通り | ○頁 | 適
|  | 湿潤下地 |  | 0.5 以上 | 左記の通り | ○頁 | 適
|  | 劣化処理後 | 加熱処理 | 0.5 以上 | 左記の通り | ○頁 | 適
|  |  | ｱﾙｶﾘ処理 | 0.5 以上 | 左記の通り | ○頁 | 適
|  |  | 浸水処理 | 0.5 以上 | 左記の通り | ○頁 | 適
| 透水性 |  |  | 透水量0.5ｇ 以下かつ、漏水がないこと | 左記の通り | ○頁 | 適
以 上
※本様式は標準様式であり、太線内 は記入例を示している。
また、ポリマーセメント系塗膜防水工法・密着仕様の場合にあっては水密試験、へこみ試験、耐衝撃
試験を不要とする。
‐133‐

## P145脱気絶縁複合防水（軽・非歩行用加硫ゴム）
品質確認報告書
脱気絶縁複合防水（軽歩行用・非歩行用加硫ゴム系ルーフィングシート防水工法）
令和 年 月 日
独立行政法人都市再生機構 〇〇支社
総括監督員 〇〇 〇〇 殿
受 注 者 ○○建設㈱ 印
現場代理人 ○○ ○○
| 工事名 |  | ○○団地○号棟他屋根外断熱全面修繕工事
| 工法名 |  | 軽歩行用・非歩行用加硫ゴム系ルーフィングシート防水工法
| 製造所名 |  | ○○○○㈱
| 製品名（品番） |  | ○○○○-○○
上記機材の品質について下記のとおり確認しました。
記
(1)「要求性能」は下表による。
| 項目 |  | 判定基準 | 確認結果 | 根拠 (試験成績書頁) | 判定
| ジョイントずれ試験 |  | ジョイントずれ 3 | 左記のとおり | ○頁 | 適
| 接着試験 | A 型 | 2.0N/cm2 以上 | 〇N/cm2 | ○頁 | 適
|  | B 型 *1 | 1.4N/cm2 以上 | 〇N/cm2 | ○頁 | 適
*1 加硫ゴム系ルーフィングシートと通気シートを工場で積層している場合は対象外とする。
以 上
※本様式は標準様式であり、太線内 は記入例を示している。
‐145‐

## P161脱気絶縁複合防水（非歩行用改質アスファルト）
品質確認報告書
脱気絶縁複合防水（非歩行用改質アスファルトルーフィングシート防水工法）
令和 年 月 日
独立行政法人都市再生機構 〇〇支社
総括監督員 〇〇 〇〇 殿
受 注 者 ○○建設㈱ 印
現場代理人 ○○ ○○
| 工事名 | ○○団地○号棟他屋根全面修繕工事
| 工法名 | 非歩行用改質アスファルトルーフィングシート防水工法
| 製造所名 | ○○○○㈱
| 製品名（品番） | ○○○○-○○
上記機材の品質について下記のとおり確認しました。
記
(1)「要求性能」は下表による。
| 項目 | 判定基準 | 確認結果 |  | 根拠 (試験成績書頁) | 判定
| ジョイントずれ試験 | ジョイントずれ 3 | 左記のとおり |  | ○頁 | 適
| ずれ・垂れ試験 | ずれ・垂れ 3 | 左記のとおり |  | ○頁 | 適
| 防水材の耐乾湿温冷繰り返し性試験 | ふくれ・しわ、亀裂等の変形を生じないこと。 | 長手方向 | 左記のとおり | ○頁 | 適
|  |  | 幅方向 | 左記のとおり | ○頁 | 適
| 接着試験 | 3.9N/cm2 以上 | 〇N/cm2 |  | ○頁 | 適
以 上
※本様式は標準様式であり、太線内 は記入例を示している。
‐161‐

## P171バルコニー等防水（ウレタンゴム系塗膜防水）
品質確認報告書
バルコニー等床防水(ウレタンゴム系系塗膜防水工法)
令和 年 月 日
独立行政法人都市再生機構 〇〇支社
総括監督員 〇〇 〇〇 殿
受 注 者 ○○建設㈱ 印
現場代理人 ○○ ○○
| 工事名 | ○○団地○号棟他外壁修繕等工事
| 工法名 | ウレタンゴム系系塗膜防水工法
| 製造所名 | ○○○○㈱
| 製品名（品番） | ○○○○-○○
上記機材の品質について下記のとおり確認しました。
記
(1)「要求性能」は下表による。
| 項目 | 判定基準 | 確認結果 | 根拠 (試験成績書頁) | 判定
| 水密試験 | 合格 （水深80cm） | 左記のとおり | ○頁 | 適
| へこみ試験 | へこみ3 以上 | 左記のとおり | ○頁 | 適
| 耐衝撃試験 | 耐衝撃2 以上 | 左記のとおり | ○頁 | 適
| 疲労試験 | 疲労A2 以上 | 左記のとおり | ○頁 | 適
以 上
※本様式は標準様式であり、太線内は、記入例、を示している。
‐171‐

## P187バルコニー等床防水（ポリマーセメント系塗膜）
品質確認報告書
バルコニー等床防水（ポリマーセメント系塗膜防水工法）
令和 年 月 日
独立行政法人都市再生機構 〇〇支社
総括監督員 〇〇 〇〇 殿
受 注 者 ○○建設㈱ 印
現場代理人 ○○ ○○
| 工事名 |  | ○○団地○号棟他外壁修繕等工事
| 工法名 |  | ポリマーセメント系塗膜防水工法
| 製造所名 |  | ○○○○㈱
| 製品名（品番） |  | ○○○○-○○
上記機材の品質について下記のとおり確認しました。
記
(1)「要求性能」は下表による。
| 項目 |  | 判定基準 | 確認結果 | 根拠 (試験成績書頁) | 判定
| 付着強さ | 標準状態 | 0.5(N/mm2）以上 | 左記のとおり | ○頁 | 適
|  | 浸水後 | 0.5(N/mm2)以上 | 左記のとおり | ○頁 | 適
| 温冷繰返し作用に対する抵抗性 |  | 異常が生じないこと。 | 左記のとおり | ○頁 | 適
| 透水性 |  | 0.5(mℓ)以下 | 左記のとおり | ○頁 | 適
| 耐候性 |  | 異常が生じないこと。 | 左記のとおり | ○頁 | 適
| 可とう性 |  | 異常が生じないこと。 | 左記のとおり | ○頁 | 適
| 耐衝撃性 |  | 異常が生じないこと。 | 左記のとおり | ○頁 | 適
| 耐摩耗性 |  | 200(mg/500 回転)以下 | 左記のとおり | ○頁 | 適
| すべり抵抗 | 気乾状態 | 50(BPN)以上 | 左記のとおり | ○頁 | 適
|  | 湿潤状態 | 40(BPN)以上 | 左記のとおり | ○頁 | 適
| 汚染性（耐薬品性） |  | 著しい異常が生じないこと。 | 左記のとおり | ○頁 | 適
以 上
※本様式は標準様式であり、太線内は、記入例、を示している。
‐187‐

## P197階段室床防水（超速硬化ウレタン吹付）
品質確認報告書
階段室床防水（超速硬化ウレタン吹付工法）
令和 年 月 日
独立行政法人都市再生機構 〇〇支社
総括監督員 〇〇 〇〇 殿
受 注 者 ○○建設㈱ 印
現場代理人 ○○ ○○
| 工事名 | ○○団地○号棟他外壁修繕等工事
| 工法名 | 超速硬化ウレタン吹付工法
| 製造所名 | ○○○○㈱
| 製品名（品番） | ○○○○-○○
上記機材の品質について下記のとおり確認しました。
記
(1)「要求性能」は下表による。
| 項目 | 判定基準 | 確認結果 | 根拠 (試験成績書頁) | 判定
| 水密試験 | 合格 （水深80cm） | 左記のとおり | ○頁 | 適
| へこみ試験 | へこみ3 以上 | 左記のとおり | ○頁 | 適
| 耐衝撃試験 | 耐衝撃2 以上 | 左記のとおり | ○頁 | 適
| 疲労試験 | 疲労A2 以上 | 左記のとおり | ○頁 | 適
以 上
※本様式は標準様式であり、太線内は、記入例、を示している。
‐197‐

## P213勾配屋根改修（既存シングル改修）
品質確認報告書
勾配屋根改修（既存シングル改修工法）
令和 年 月 日
独立行政法人都市再生機構 〇〇支社
総括監督員 〇〇 〇〇 殿
受 注 者 ○○建設㈱ 印
現場代理人 ○○ ○○
| 工事名 |  | ○○団地○号棟他勾配屋根改修工事
| 工法名 |  | 既存シングル改修工法
| 製造所名 |  | ○○○○㈱
| 製品名（品番） |  | ○○○○-○○
上記機材の品質について下記のとおり確認しました。
記
(1)「要求性能」は下表による。
| 項目 |  |  | 判定基準 | 確認結果 |  | 根拠 (試験成績書頁) | 判定
| ジョイントずれ試験 |  |  | ジョイントずれ 3 | 左記のとおり |  | ○頁 | 適
| ずれ・垂れ試験 |  |  | ずれ・垂れ 3 | 左記のとおり |  | ○頁 | 適
| 防水材の耐乾湿温冷繰り返し性試験 |  |  | ふくれ・しわ、亀裂等の変形を生じないこと。 | 長手方向 | 左記のとおり | ○頁 | 適
[7 empty] | ○頁 | 適
[5 empty] | 幅方向 | 左記のとおり | ○頁 | 適
[7 empty] | ○頁 | 適
| 接着試験 | A-1 型(かぶせ方式) |  | 3.5N/cm2 以上 | 〇N/cm2 |  | ○頁 | 適
|  | A-2 型(撤去方式) |  | 3.5N/cm2 以上 | 〇N/cm2 |  | ○頁 | 適
|  | B 型(共通) |  | 1.8N/cm2 以上 | 〇N/cm2 |  | ○頁 | 適
|  | C-1 型(かぶせ方式) |  | 1.8N/cm2 以上 | 〇N/cm2 |  | ○頁 | 適
|  | C-2 型(撤去方式) |  | 1.8N/cm2 以上 | 〇N/cm2 |  | ○頁 | 適
以 上
※本様式は標準様式であり、太線内 は記入例を示している。
‐213‐

## P275外壁複合補修工法
品質確認報告書
（外壁複合補修工法）
令和 年 月 日
独立行政法人都市再生機構 〇〇支社
総括監督員 〇〇 〇〇 殿
受 注 者 ○○建設㈱ 印
現場代理人 ○○ ○○
| 工事名 | ○○団地○号棟他外壁修繕等工事
| 工法名 | 外壁複合補修工法
| 製造所名 | ○○○○㈱
| 製品名（品番） | ○○○○-○○
上記機材の品質について下記のとおり確認しました。
記
(1)「要求性能」は下表による。
| 項目 | 判定基準 | 確認結果 | 根拠 (試験成績書頁) | 判定
| コンクリート躯体に対するアンカーピンの引抜き試験 | 1,470N 以上 | 1,600N | ○頁 | 適
| 複合補修層に対するアンカーピンの引抜き試験 | 1,470N 以上 | 1,600N | ○頁 | 適
| 複合補修層の接着強度試験 | 0.7N/mm2 | 0.8N/mm2 | ○頁 | 適
| 複合補修層の補強効果確認（面外曲げ）試験 | 曲げ強度が490N 若しくは変位が30mm で破断しないこと。 | 左記のとおり | ○頁 | 適
| 温冷繰返しに対する耐久性試験 | 0.5N/mm2 | 0.8N/mm2 | ○頁 | 適
以 上
※本様式は標準様式であり、太線内 は記入例を示している。
‐275‐

## P313バルコニー手すりパネル取替え
品質確認報告書
（バルコニー手すりパネルの取替え）
令和 年 月 日
独立行政法人都市再生機構 〇〇支社
総括監督員 〇〇 〇〇 殿
受 注 者 ○○建設㈱ 印
現場代理人 ○○ ○○
| 工事名 | ○○団地○号棟他外壁修繕等工事
| 工法名 | バルコニー手すりパネルの取替え
| 製造所名 | ○○○○㈱
| 製品名（品番） | ○○○○-○○
上記機材の品質について下記のとおり確認しました。
記
(1)「要求性能」は下表による。
| 項目 | 判定基準 | 確認結果 | 根拠 (試験成績書頁) | 判定
| パネルの等分布荷重強度 | 風圧力1,950N/m2 に対して、パネル及び取付け部等に破損がない。 | 左記のとおり | ○頁 | 適
| パネルの衝撃強度 | 1kgf･3ｍの衝撃に対して、パネル及び取付け部等に破損がない。 | 左記のとおり | ○頁 | 適
| パネルの局部荷重強度 | 荷重490N に対してパネル及び取付け部等に破損がない。 | 左記のとおり | ○頁 | 適
| パネル下端折り曲げ部の鉛直荷重強度 | 1,150N/スパンに対して、パネル及び取付け部等に破損がない。 | 左記のとおり | ○頁 | 適
| 取付け部強度 | 荷重1,950N に対して、有害な変形及び破損が生じない。 | 左記のとおり | ○頁 | 適
以 上
※本様式は標準様式であり、太線内は、記入例、を示している。
‐313‐

## P323階段室補助手すり
品質確認報告書
階段室補助手すり設置
令和 年 月 日
独立行政法人都市再生機構 〇〇支社
総括監督員 〇〇 〇〇 殿
受 注 者 ○○建設㈱ 印
現場代理人 ○○ ○○
| 工事名 | ○○団地○号棟他外壁修繕等工事
| 工法名 | 階段室補助手すり設置
| 製造所名 | ○○○○㈱
| 製品名（品番） | ○○○○-○○
上記機材の品質について下記のとおり確認しました。
記
(1)「要求性能」は下表による。
| 項目 |  | 判定基準 | 確認結果 | 根拠 (試験成績書頁) | 判定
| 手すりの水平強度 |  | 1,150N 以上 | 左記のとおり | ○頁 | 適
| 手すりの鉛直強度 |  | 1,150N 以上 | 左記のとおり | ○頁 | 適
| 手すりの鉛直繰返し強度 |  | 10 万回で異常なし。 | 左記のとおり | ○頁 | 適
| 手すりの水平繰返し強度 |  | 10 万回で異常なし。 | 左記のとおり | ○頁 | 適
| 手すり表面の耐候性 |  | 耐候性試験1,000 時間後において、試験体にひび割れ等の異常が生じないこと。かつ、色差（⊿E*）は5.0 以下、光沢保持率は80％以上であること。 | 左記のとおり | ○頁 | 適
以 上
※本様式は標準様式であり、太線内は、記入例、を示している。
‐323‐